## VIGAS BIAPOIADAS
Madeira adotada no cálculo : | Balanço à esquerda |  |  | Viga Biapoiada |  |  | Balanço à direita |  | Espaçamento
| 0 |  |  | 2 |  |  |  | 0 | 50
Retangular Simples | A PEÇA ESTÁ OK! | [7 empty] | Carga (E.L.Util.) :
Flecha Calculada : | 0 |  |  | 0.236906 |  |  | 0 |  | 140.45
Verificação da Flecha (E.L.Util.) : | 0% |  |  | 41.46% |  |  | 0% |  | Cargas (E.L.U.) :
Verificação do Cisalhamento (E.L.U.) : |  |  | 26.05% |  |  | 26.05% |  |  | 363.585
Verificação da Compressão (E.L.U.) : | 0% |  |  | 55.25% |  |  | 0% |  | 0
Verificação da Tração (E.L.U.) : | 0% |  |  | 49.73% |  |  | 0%
Verificação da flambagem lateral : | 2.572873 |  |  | 77.73% |  |  | 2.876559
MEMÓRIA DE CÁLCULO PARA VIGAS BIAPOIADAS | [7 empty] | 1
1 - Materiais :
1.1 - Madeira : |  |  |  | 1.2 - Coeficientes de Modificação (kmod) :
6 | NBR7190-D40 |  |  | Kmod1 : |  |  | 2 | 0.7
Nome científico | NBR7190-D40 |  |  | Kmod2 : |  |  | 2 | 1
Módulo de Elasticidade | E | 19500 | MPa | Kmod3 : |  |  | 2 | 0.8
Módulo de Elasticidade Transversal | G | 975 | MPa | Kmod = Kmod1 x Kmod2 x Kmod3 = |  |  |  | 0.56
Densidade Média | ρ,m | 950 | Kg/m³ | Para vigas laminadas coladas curvas :
Coeficiente de expansão térmica | α | 5e-06 | 1/°C | Lâmina de espessura "t" : |  |  |  | 0
Flexão | fm,k | 40 | MPa | Raio de curvatura "r" : |  |  |  | 0
Tração paralela às fibras | ft,0,k | 57.14286 | MPa | Carga permanente : Vida útil da construção
Tração perpendicular às fibras | ft,90,k | 0.1 | MPa | Longa duração : Mais de 6 meses
Compressão paralela às fibras | fc,0,k | 40 | MPa | Média duração : Uma semana a 6 meses
Compressão perpendicular às fibras | fc,90,k | 10 | MPa | Curta duração : Menos de uma semana
Cisalhamento | fv,k | 6 | MPa | Duração instantânea : Muito curta
Módulo de Elasticidade paralelo às fibras | E0,m | 19500 | MPa | 1.3 - Coeficiente de Fluência (φ) :
Módulo de Elasticidade perpendicular às fibras | E90,m | 975 | MPa | Classe de umidade selecionada : |  |  | II = 15%
Módulo de Elasticidade Transversal | Gm | 975 | MPa | Tipo de Carga Selecionada : |  |  | Longa Duração
Densidade básica | ρ | 750 | Kg/m³ | Coeficiente de Fluência = |  |  | 0.8
Módulo de Elasticidade paralelo às fibras | E0,05 | 13650 | MPa | 1.4 - Coeficientes de Ponderação (γm) :
Módulo de Elasticidade Transversal | G05 | 682.5 | MPa | a) Para Estados Limites Últimos (ELU) :
Fendilhamento | fR,k | 1 | MPa | Compressão paralela às fibras (γcm) : |  |  |  | 1.4
|  |  |  | Tração paralela às fibras (γtm) : |  |  |  | 1.8
|  |  |  | Cisalhamento (γvm) : |  |  |  | 1.8
|  |  |  | fnk/fnm = | 0.7 | fvk/fvn = |  | 0.54
b) Para Estados Limites de Utilização (ELUtil) :
|  |  |  | Todos os casos : |  |  |  | 1
1.5 - Valores de Cálculo :
Madeira Selecionada : | NBR7190-D40 - NBR7190-D40
|  | E.L.U. |  | E.L.Util. |  | E.L.U. |  | E.L.Util.
Módulo de Elasticidade | E | 10920 | MPa | 10920 | MPa | 111354.5 |  | 111354.5
Módulo de Elasticidade Transversal | G | 546 | MPa | 546 | MPa | 5567.723616 |  | 5567.723616
Densidade Média | ρ,m | 950 | Kg/m³ | 950 | Kg/m³ | 950 |  | 950
Coeficiente de expansão térmica | α | 5e-06 | 1/°C | 5e-06 | 1/°C | 5e-06 |  | 5e-06
Flexão | fm,k | 16 | MPa | 22.4 | MPa | 163.156736 |  | 228.4194304
Tração paralela às fibras | ft,0,k | 17.77778 | MPa | 32 | MPa | 181.2853 |  | 326.313472
Tração perpendicular às fibras | ft,90,k | 0.03111111 | MPa | 0.056 | MPa | 0.3172492 |  | 0.571048576
Compressão paralela às fibras | fc,0,k | 16 | MPa | 22.4 | MPa | 163.156736 |  | 228.4194304
Compressão perpendicular às fibras | fc,90,k | 4 | MPa | 5.6 | MPa | 40.789184 |  | 57.1048576
Cisalhamento | fv,k | 1.866667 | MPa | 3.36 | MPa | 19.03495 |  | 34.26291456
Módulo de Elasticidade paralelo às fibras | E0,m | 10920 | MPa | 10920 | MPa | 111354.5 |  | 111354.5
Módulo de Elasticidade perpendicular às fibras | E90,m | 546 | MPa | 546 | MPa | 5567.723616 |  | 5567.723616
Módulo de Elasticidade Transversal | Gm | 546 | MPa | 546 | MPa | 5567.723616 |  | 5567.723616
Densidade básica | ρ | 750 | Kg/m³ | 750 | Kg/m³ | 750 |  | 750
Módulo de Elasticidade paralelo às fibras | E0,05 | 7644 | MPa | 7644 | MPa | 77948.13 |  | 77948.13
Módulo de Elasticidade Transversal | G05 | 382.2 | MPa | 382.2 | MPa | 3897.407 |  | 3897.407
Fendilhamento | fR,k | 0.4 | MPa | 0.56 | MPa | 4.0789184 |  | 5.71048576
MEMÓRIA DE CÁLCULO PARA VIGAS BIAPOIADAS | [7 empty] | 2
2 - Geometria e Cargas :
2.1 - Seleção das seções das vigas :
2
Base (b) : | 5 |  |  |  |  | 0
Altura (h) : | 11 |  |  |  |  | 0
Área da seção (A) : | 55 |  | cm²
Momento de inércia (Jx) : | 554.5833 |  | cm4
Momento de inércia (Jy) : | 114.5833 |  | cm4
Módulo de resistência (Wx) : | 100.8333 |  | cm³
Módulo de resistência (Wy) : | 45.83333 |  | cm³
Raio de Giração (ix) : | 3.175426 |  | cm
Raio de Giração (iy) : | 1.443376 |  | cm
Momento estático da seção (Ms) : | 75.625 |  | cm³
ysuperior : | 5.5 |  | cm
yinferior : | 5.5 |  | cm
2.2 - Seção Adotada para Cálculo :
Tipo de seção : | Retangular Simples
Área adotada : | 55 |  | cm²
Momento de inércia (Jx) adotado : | 554.5833 |  | cm4
Momento de inércia (Jy) adotado : | 114.5833 |  | cm4
Módulo de resistência (Wsup.) adotado : | 100.8333 |  | cm³
Módulo de resistência (Winf.) adotado : | 100.8333 |  | cm³
Centróide superior (ys) adotado : | 5.5 |  | cm
Centróide inferior (yi) adotado : | 5.5 |  | cm
Raio de Giração (ix) adotado : | 3.175426 |  | cm
Raio de Giração (iy) adotado : | 1.443376 |  | cm
Momento estático (Ms) da seção adotado : | 75.625 |  | cm³
Largura efetiva da peça no apoio : | 5 |  | cm
2.3 - Comprimento das peças :
Comprimento Axial da viga : | 200 |  |  | 2 | Comprim. TOTAL da peça : |  |  | 2
Comprimento do balanço à esquerda : | 0 |  |  | 0 | Peso PRÓPRIO da peça : |  |  | 5.225
Comprimento do balanço à direita : | 0 |  |  | 0 | Peso TOTAL da peça : |  |  | 10.45
Inclinação da viga : | 0 |  |  | 0% | Peso PRÓPRIO da peça / m² : |  |  | 10.45
Espaçamento entre vigas : | 50
Rotação da viga : | 0
MEMÓRIA DE CÁLCULO PARA VIGAS BIAPOIADAS | [7 empty] | 3
2.4 - Esforços solicitantes :
a) Cargas Permanentes (G) : |  | Espessura [cm] |  | Densidade [Kgf/m³] |  | Carga [Kgf/m²]
Peso Próprio da peça de Madeira | [5 empty] | 10.45 |  | [pp]
| 1 |  |  |  |  | 0 |  | [G1]
| 1 |  |  |  |  | 0 |  | [G2]
| 1 |  |  |  |  | 0 |  | [G3]
| 1 |  |  |  |  | 0 |  | [G4]
| 1 | 0 |  | 0 |  | 0 |  | [G5]
| 1 | 0 |  | 0 |  | 0 |  | [G6]
| 1 | 0 |  | 0 |  | 0 |  | [G7]
Carga permanente adicional imposta : | 1 |  |  |  |  | 100 |  | [G8]
|  |  |  | Total : |  | 110.45 |  | [ΣG]
b) Cargas Variáveis (Q) e (V): |  | Carga [Kgf/m²]
| 15 | 150 |  | [Q1]
| 1 | 0 |  | [Q2]
| 1 | 0 |  | [V1]
| 1 | 0 |  | [V2]
c) Fatores para as combinações:
|  |  | 3 | ψ0 |  | ψ1 |  | ψ2
|  |  |  | 0.4 |  | 0.3 |  | 0.2
2.5 - Combinações para o Estado Limite Último (E.L.U.):
a) Acidentais como principais : 1,3*pp+1,4*(ΣG)+1,4*(ΣQ)+1,4*0,5(V1) = | [5 empty] | 363.585
b) Vento V1 principal : 1,3*pp+1,4*(ΣG)+1,4*ψ0(ΣQ)+1,4*0,75*(V1) = | [5 empty] | 237.585
c) Vento V2 principal : 1,0*pp+0,9*(ΣG)-1,4*0,75*(V2) = | [5 empty] | 100.45
2.6 - Combinações para o Estado Limite de Utilização (E.L.Util.):
a) Caso Único : 1,0*pp+1,0*(ΣG)+1,0*ψ2*(ΣQ) = | [5 empty] | 140.45
3 - Cálculo dos esforços solicitantes :
3.1 - Cálculo das cargas distribuídas :
a) Carga distribuída na peça (E.L.U.) positiva = | 181.7925
b) Carga distribuída na peça (E.L.U.) negativa = | 0
c) Carga distribuída na peça (E.L.Util.) = | 70.225
3.2 - Cálculo para Estados Limites de Utilização (E.L.Util.) :
| Balanço à esquerda |  |  | Viga Biapoiada |  |  | Balanço à direita
| 0 |  |  | 2 |  |  | 0
a) Força Cortante (V): | 0 |  |  | 140.45 |  |  | 0
|  | RA = | 70.225 |  |  | 70.225 |  | = RB
b) Momento Fletor (M): |  |  |  | 1
1
|  | MA = | 0 |  |  | 0 |  | = MB
|  | Mmáx = |  | 35.1125
c) Deslocamento (flecha): | 0 |  |  | 0.236906 |  |  | 0
|  | 3 |  |  | 7 |  |  | 3
Flechas limites : | 0 |  |  | 0.5714286 |  |  | 0
Verificação : |  |  |  | 41.46%
OK
MEMÓRIA DE CÁLCULO PARA VIGAS BIAPOIADAS | [7 empty] | 4
3.3 - Cálculo para Estados Limites Últimos (E.L.U.) :
| Balanço à esquerda |  |  | Viga Biapoiada |  |  | Balanço à direita
| 0 |  |  | 2 |  |  | 0
a) Força Cortante (V): | 0 |  |  | 363.585 |  |  | 0
|  | RA = | 181.7925 |  |  | 181.7925 |  | = RB
Tensões de Cisalhamento Horiz. de Projeto : |  |  | 4.957977 |  |  | 4.957977
Tensões Limites de Cisalhamento : |  |  | 19.03495 |  |  | 19.03495
Verificação : |  |  | 26.05% |  |  | 26.05%
|  |  | OK |  |  | OK
b) Momento Fletor (M): |  |  |  | 1
1
|  | MA = | 0 |  |  | 0 |  | = MB
|  | Mmáx = |  | 90.89625
Tensão de projeto na aba superior : | 0 |  |  | -90.14504 |  |  | 0
Tensão de projeto na aba inferior : | 0 |  |  | 90.14504 |  |  | 0
Tensão Limite de Compressão // às fibras : | 163.156736 |  |  | 163.156736 |  |  | 163.156736
Tensão Limite de Tração // às fibras : | 181.2853 |  |  | 181.2853 |  |  | 181.2853
Verificação da Compressão : |  |  |  | 55.25%
Verificação da Tração : |  |  |  | 49.73%
OK
4.0 - Flambagem Lateral (NBR7190) | [8 empty] | 4.0 - Flambagem Lateral (EC5)
h/b : | 2.2 |  | CASO 1 | [5 empty] | fator do lef : | 0.9 | 1.8
l/b : | 40 | [7 empty] | My, crít : | 1051.647 | kgf x m
βM : | 9.473845 | [7 empty] | σm,crit : | 1042.956 | kgf/cm²
Ec/(βM*fc) : | 51.45746 |  | Não há necessidade de verificação ! | [5 empty] | λrel,m : | 0.6253737
Distância máxima livre da peça : | 2.572873 |  |  |  |  | 77.73% |  |  | kcrit : | 1
Comprimento livre da peça : | 2 |  |  |  |  | OK |  |  | Distância máxima livre da peça : | 10.02321 | λrel,m = 1,40 | 69.53%
CASO 1 : Não há necessidade de suportes laterais, nem de amarração intermediária | [8 empty] | Distância totalmente travada : | 2.876559 | λrel,m = 0,75 | OK
CASO 2 : Contenção lateral nos apoios, sem necessidade de amarração intermediária | [8 empty] | Tensão limite flexão : | 163.156736
CASO 3 : Contenção lateral nos apoios, alinhamento da viga mantido com auxílio das terças ou tirantes intermediários | [8 empty] | Tensão limite flexão com flamb. lat. : | 163.156736 | 55.25%
CASO 4 : Contenção lateral nos apoios, o alinham. do lado comprim. deve ser mantido por ligação direta com o estrado ou travessas | [8 empty] | Tensão de projeto : | 90.14504 | OK
CASO 5 : Igual ao CASO 4, acrescentando-se diafragmas ou escoras intermediárias com espaçameto não superior a 6h
CASO 6 : Contenção lateral nos apoios, os lados comprim. e trac. devem ser firmemente amarrados, para manter o alinhamento

## MATERIAIS
CARACTERÍSTICAS FÍSICAS
| Unidades | MPa | MPa | Kg/m³ | 1/°C | MPa | MPa | MPa | MPa | MPa | MPa | MPa | MPa | MPa | Kg/m³ | MPa | MPa | MPa | Nome
Número | Nome | Módulo de Elasticidade (E) | Módulo de Rigidez (G) | Densidade média (ρ,m) | Coeficiente de expansão térmica (α) | Flexão (fm,k) | Tração paralela às fibras (ft,0,k) | Tração perpendicular às fibras (ft,90,k) | Compressão paralela às fibras (fc,0,k) | Compressão perpendicular às fibras (fc,90,k) | Cisalhamento (fv,k) | Módulo de Elasticidade paralela às fibras (E0,m) | Módulo de Elasticidade perpendicular às fibras (E90,m) | Módulo de Rigidez (G,m) | Densidade básica (ρ) | Módulo de Elasticidade paralela às fibras (E0,05) | Módulo de Rigidez (G05) | Fendilhamento (fR,k) | Científico
1 | NBR7190-C20 | 3500 | 175 | 500 | 5e-06 | 20 | 25.97403 | 0.1 | 20 | 5 | 4 | 3500 | 175 | 175 | 400 | 2450 | 122.5 | 1 | NBR7190-C20
2 | NBR7190-C25 | 8500 | 425 | 550 | 5e-06 | 25 | 32.46753 | 0.1 | 25 | 6.25 | 5 | 8500 | 425 | 425 | 450 | 5950 | 297.5 | 1 | NBR7190-C25
3 | NBR7190-C30 | 14500 | 725 | 600 | 5e-06 | 30 | 38.96104 | 0.1 | 30 | 7.5 | 6 | 14500 | 725 | 725 | 500 | 10150 | 507.5 | 1 | NBR7190-C30
4 | NBR7190-D20 | 9500 | 475 | 650 | 5e-06 | 20 | 28.57143 | 0.1 | 20 | 5 | 4 | 9500 | 475 | 475 | 500 | 6650 | 332.5 | 1 | NBR7190-D20
5 | NBR7190-D30 | 14500 | 725 | 600 | 5e-06 | 30 | 42.85714 | 0.1 | 30 | 7.5 | 5 | 14500 | 725 | 725 | 650 | 10150 | 507.5 | 1 | NBR7190-D30
6 | NBR7190-D40 | 19500 | 975 | 950 | 5e-06 | 40 | 57.14286 | 0.1 | 40 | 10 | 6 | 19500 | 975 | 975 | 750 | 13650 | 682.5 | 1 | NBR7190-D40
7 | NBR7190-D50 | 22000 | 1100 | 970 | 5e-06 | 50 | 71.42857 | 0.1 | 50 | 12.5 | 7 | 22000 | 1100 | 1100 | 770 | 15400 | 770 | 1 | NBR7190-D50
8 | NBR7190-D60 | 24500 | 1225 | 1000 | 5e-06 | 60 | 85.71429 | 0.1 | 60 | 15 | 8 | 24500 | 1225 | 1225 | 800 | 17150 | 857.5 | 1 | NBR7190-D60
9 | EC5-C14 | 7000 | 440 | 350 | 5e-06 | 14 | 8 | 0.4 | 16 | 2 | 1.7 | 7000 | 230 | 440 | 290 | 4700 | 0 | 1 | EC5-C14
10 | EC5-C16 | 8000 | 500 | 370 | 5e-06 | 16 | 10 | 0.5 | 17 | 2.2 | 1.8 | 8000 | 270 | 500 | 310 | 5400 | 0 | 1 | EC5-C16
11 | EC5-C18 | 9000 | 560 | 380 | 5e-06 | 18 | 11 | 0.5 | 18 | 2.2 | 2 | 9000 | 300 | 560 | 320 | 6000 | 0 | 1 | EC5-C18
12 | EC5-C20 | 9500 | 590 | 390 | 5e-06 | 20 | 12 | 0.5 | 19 | 2.3 | 2.2 | 9500 | 320 | 590 | 330 | 6400 | 0 | 1 | EC5-C20
13 | EC5-C22 | 10000 | 630 | 410 | 5e-06 | 22 | 13 | 0.5 | 20 | 2.4 | 2.4 | 10000 | 330 | 630 | 340 | 6700 | 0 | 1 | EC5-C22
14 | EC5-C24 | 11000 | 690 | 420 | 5e-06 | 24 | 14 | 0.5 | 21 | 2.5 | 2.5 | 11000 | 370 | 690 | 350 | 7400 | 0 | 1 | EC5-C24
15 | EC5-C27 | 11500 | 720 | 450 | 5e-06 | 27 | 16 | 0.6 | 22 | 2.6 | 2.8 | 11500 | 380 | 720 | 370 | 7700 | 0 | 1 | EC5-C27
16 | EC5-C30 | 12000 | 750 | 460 | 5e-06 | 30 | 18 | 0.6 | 23 | 2.7 | 3 | 12000 | 400 | 750 | 380 | 8000 | 0 | 1 | EC5-C30
17 | EC5-C35 | 13000 | 810 | 480 | 5e-06 | 35 | 21 | 0.6 | 25 | 2.8 | 3.4 | 13000 | 430 | 810 | 400 | 8700 | 0 | 1 | EC5-C35
18 | EC5-C40 | 14000 | 880 | 500 | 5e-06 | 40 | 24 | 0.6 | 26 | 2.9 | 3.8 | 14000 | 470 | 880 | 420 | 9400 | 0 | 1 | EC5-C40
19 | EC5-C45 | 15000 | 940 | 520 | 5e-06 | 45 | 27 | 0.6 | 27 | 3.1 | 3.8 | 15000 | 500 | 940 | 440 | 10000 | 0 | 1 | EC5-C45
20 | EC5-C50 | 16000 | 1000 | 550 | 5e-06 | 50 | 30 | 0.6 | 29 | 3.2 | 3.8 | 16000 | 530 | 1000 | 460 | 10700 | 0 | 1 | EC5-C50
21 | EC5-D30 | 10000 | 600 | 640 | 5e-06 | 30 | 18 | 0.6 | 23 | 8 | 3 | 10000 | 640 | 600 | 530 | 8000 | 0 | 1 | EC5-D30
22 | EC5-D35 | 10000 | 650 | 670 | 5e-06 | 35 | 21 | 0.6 | 25 | 8.4 | 3.4 | 10000 | 690 | 650 | 560 | 8700 | 0 | 1 | EC5-D35
23 | EC5-D40 | 11000 | 700 | 700 | 5e-06 | 40 | 24 | 0.6 | 26 | 8.8 | 3.8 | 11000 | 750 | 700 | 590 | 9400 | 0 | 1 | EC5-D40
24 | EC5-D50 | 14000 | 880 | 780 | 5e-06 | 50 | 30 | 0.6 | 29 | 9.7 | 4.6 | 14000 | 930 | 880 | 650 | 11800 | 0 | 1 | EC5-D50
25 | EC5-D60 | 17000 | 1060 | 840 | 5e-06 | 60 | 36 | 0.6 | 32 | 10.5 | 5.3 | 17000 | 1130 | 1060 | 700 | 14300 | 0 | 1 | EC5-D60
26 | EC5-D70 | 20000 | 1250 | 1080 | 5e-06 | 70 | 42 | 0.6 | 34 | 13.5 | 6 | 20000 | 1330 | 1250 | 900 | 16800 | 0 | 1 | EC5-D70
27 | EC5-GL24h | 11600 | 0 | 370 | 5e-06 | 24 | 16.5 | 0.4 | 24 | 2.7 | 2.7 | 11600 | 0 | 0 | 0 | 0 | 0 | 1 | EC5-GL24h
28 | EC5-GL24c | 11600 | 0 | 350 | 5e-06 | 24 | 16 | 0.3 | 21 | 2.4 | 2.2 | 11600 | 0 | 0 | 0 | 0 | 0 | 1 | EC5-GL24c
29 | EC5-GL28h | 12600 | 0 | 400 | 5e-06 | 28 | 19.5 | 0.4 | 26.5 | 3 | 3.2 | 12600 | 0 | 0 | 0 | 0 | 0 | 1 | EC5-GL28h
30 | EC5-GL28c | 12600 | 720 | 370 | 5e-06 | 28 | 16.5 | 0.4 | 24 | 2.7 | 2.7 | 12600 | 390 | 720 | 380 | 10200 | 583 | 1 | EC5-GL28c
31 | EC5-GL32h | 13700 | 0 | 420 | 5e-06 | 32 | 22.5 | 0.5 | 29 | 3.3 | 3.8 | 13700 | 0 | 0 | 0 | 0 | 0 | 1 | EC5-GL32h
32 | EC5-GL32c | 13700 | 0 | 400 | 5e-06 | 32 | 19.5 | 0.4 | 26.5 | 3 | 3.2 | 13700 | 0 | 0 | 0 | 0 | 0 | 1 | EC5-GL32c
33 | EC5-GL36h | 14700 | 0 | 440 | 5e-06 | 36 | 26 | 0.6 | 31 | 3.6 | 4.3 | 14700 | 0 | 0 | 0 | 0 | 0 | 1 | EC5-GL36h
34 | EC5-GL36c | 14700 | 0 | 420 | 5e-06 | 36 | 22.5 | 0.5 | 29 | 3.3 | 3.8 | 14700 | 0 | 0 | 0 | 0 | 0 | 1 | EC5-GL36c
35 | ANGELIM | 14977.92 | 748.896 | 1190 | 5e-06 | 103.3405 | 67.92208 | 67.92208 | 52.3 | 11.3 | 12.3 | 14977.92 | 748.896 | 748.896 | 590 | 10484.544 | 524.2272 | 1.1 | Hymenolobium petraeum
36 | CUMARÚ | 22394.96 | 1119.748 | 1090 | 5e-06 | 173.9295 | 114.4221 | 114.4221 | 88.105 | 22.02625 | 17.608 | 22394.96 | 1119.748 | 1119.748 | 908 | 15676.472 | 783.8236 | 1.1 | Dypterix odorata
37 | E.CITRIODORA | 18405.72 | 920.286 | 1040 | 5e-06 | 135.479 | 85.59481 | 85.59481 | 65.908 | 16.477 | 20.212 | 18405.72 | 920.286 | 920.286 | 867 | 12884.004 | 644.2002 | 1.2 | Eucalyptus citriodora
38 | GARAPEIRA | 16773.6 | 838.68 | 830 | 5e-06 | 126.4445 | 68.46688 | 68.46688 | 52.7195 | 13.179875 | 15.748 | 16773.6 | 838.68 | 838.68 | 670 | 11741.52 | 587.076 | 1 | Apuleia leocarpa
39 | ITAÚBA | 19008.92 | 950.446 | 960 | 5e-06 | 140.4905 | 94.87273 | 94.87273 | 73.052 | 18.263 | 15.004 | 19008.92 | 950.446 | 950.446 | 800 | 13306.244 | 665.3122 | 1.3 | Mezilaurus itauba
40 | JATOBÁ | 20521.56 | 1026.078 | 960 | 5e-06 | 164.323 | 112.1286 | 112.1286 | 86.339 | 21.58475 | 21.7 | 20521.56 | 1026.078 | 1026.078 | 800 | 14365.092 | 718.2546 | 1.5 | Hymenaea sp.
41 | MAÇARANDUBA | 19236.28 | 961.814 | 1000 | 5e-06 | 161.157 | 100.4565 | 100.4565 | 77.3515 | 19.337875 | 16.368 | 19236.28 | 961.814 | 961.814 | 833 | 13465.396 | 673.2698 | 0.9 | Manilkara sp.
42 | CROSSLAM | 9312.8 | 0 | 0 | 5e-06 | 0 | 0 | 0 | 0 | 0 | 0 | 0 | 0 | 0 | 0 | 0 | 0 | 0 | 0
43 | AMARU | 0 | 0 | 0 | 5e-06 | 0 | 0 | 0 | 0 | 0 | 0 | 0 | 0 | 0 | 0 | 0 | 0 | 0 | 0
44 | EUCALIPTO GRANDIS | 13423.52 | 671.176 | 500 | 5e-06 | 74.558 | 50.97468 | 50.97468 | 39.2505 | 9.812625 | 8.68 | 13423.52 | 671.176 | 671.176 | 420 | 9396.464 | 469.8232 | 1 | Eucalyptus grandis
45 | LYPTUS | 18875.8 | 943.79 | 750 | 5e-06 | 94.8 | 0 | 0 | 0 | 0 | 0 | 18875.8 | 943.79 | 943.79 | 0 | 13213.06 | 660.653 | 0 | Eucalyptus urograndis
46 | AMARU | 13415.4 | 670.77 | 770 | 5e-06 | 83.362 | 57.17468 | 57.17468 | 44.0245 | 11.006125 | 7.44 | 13415.4 | 670.77 | 670.77 | 420 | 9390.78 | 469.539 | 1 | Amaru
47 | ANGELIM VERMELHO | 16324.68 | 816.234 | 1090 | 5e-06 | 137.0785 | 109.7591 | 109.7591 | 84.5145 | 21.128625 | 16.244 | 16324.68 | 816.234 | 816.234 | 830 | 11427.276 | 571.3638 | 1.1 | Dinizia excelsa
48 | 0 | 0 | 0 | 0 | 0 | 0 | 0 | 0 | 0 | 0 | 0 | 0 | 0 | 0 | 0 | 0 | 0 | 0 | 0
49 | 0 | 0 | 0 | 0 | 0 | 0 | 0 | 0 | 0 | 0 | 0 | 0 | 0 | 0 | 0 | 0 | 0 | 0 | 0
50 | 0 | 0 | 0 | 0 | 0 | 0 | 0 | 0 | 0 | 0 | 0 | 0 | 0 | 0 | 0 | 0 | 0 | 0 | 0
51 | 0 | 0 | 0 | 0 | 0 | 0 | 0 | 0 | 0 | 0 | 0 | 0 | 0 | 0 | 0 | 0 | 0 | 0 | 0
52 | 0 | 0 | 0 | 0 | 0 | 0 | 0 | 0 | 0 | 0 | 0 | 0 | 0 | 0 | 0 | 0 | 0 | 0 | 0
53 | 0 | 0 | 0 | 0 | 0 | 0 | 0 | 0 | 0 | 0 | 0 | 0 | 0 | 0 | 0 | 0 | 0 | 0 | 0
54 | 0 | 0 | 0 | 0 | 0 | 0 | 0 | 0 | 0 | 0 | 0 | 0 | 0 | 0 | 0 | 0 | 0 | 0 | 0
55 | 0 | 0 | 0 | 0 | 0 | 0 | 0 | 0 | 0 | 0 | 0 | 0 | 0 | 0 | 0 | 0 | 0 | 0 | 0
56 | 0 | 0 | 0 | 0 | 0 | 0 | 0 | 0 | 0 | 0 | 0 | 0 | 0 | 0 | 0 | 0 | 0 | 0 | 0
57 | 0 | 0 | 0 | 0 | 0 | 0 | 0 | 0 | 0 | 0 | 0 | 0 | 0 | 0 | 0 | 0 | 0 | 0 | 0
58 | 0 | 0 | 0 | 0 | 0 | 0 | 0 | 0 | 0 | 0 | 0 | 0 | 0 | 0 | 0 | 0 | 0 | 0 | 0
59 | 0 | 0 | 0 | 0 | 0 | 0 | 0 | 0 | 0 | 0 | 0 | 0 | 0 | 0 | 0 | 0 | 0 | 0 | 0
60 | 0 | 0 | 0 | 0 | 0 | 0 | 0 | 0 | 0 | 0 | 0 | 0 | 0 | 0 | 0 | 0 | 0 | 0 | 0
61 | 0 | 0 | 0 | 0 | 0 | 0 | 0 | 0 | 0 | 0 | 0 | 0 | 0 | 0 | 0 | 0 | 0 | 0 | 0
62 | 0 | 0 | 0 | 0 | 0 | 0 | 0 | 0 | 0 | 0 | 0 | 0 | 0 | 0 | 0 | 0 | 0 | 0 | 0
63 | 0 | 0 | 0 | 0 | 0 | 0 | 0 | 0 | 0 | 0 | 0 | 0 | 0 | 0 | 0 | 0 | 0 | 0 | 0
64 | 0 | 0 | 0 | 0 | 0 | 0 | 0 | 0 | 0 | 0 | 0 | 0 | 0 | 0 | 0 | 0 | 0 | 0 | 0
65 | 0 | 0 | 0 | 0 | 0 | 0 | 0 | 0 | 0 | 0 | 0 | 0 | 0 | 0 | 0 | 0 | 0 | 0 | 0
66 | 0 | 0 | 0 | 0 | 0 | 0 | 0 | 0 | 0 | 0 | 0 | 0 | 0 | 0 | 0 | 0 | 0 | 0 | 0
67 | 0 | 0 | 0 | 0 | 0 | 0 | 0 | 0 | 0 | 0 | 0 | 0 | 0 | 0 | 0 | 0 | 0 | 0 | 0
68 | 0 | 0 | 0 | 0 | 0 | 0 | 0 | 0 | 0 | 0 | 0 | 0 | 0 | 0 | 0 | 0 | 0 | 0 | 0
69 | 0 | 0 | 0 | 0 | 0 | 0 | 0 | 0 | 0 | 0 | 0 | 0 | 0 | 0 | 0 | 0 | 0 | 0 | 0
70 | 0 | 0 | 0 | 0 | 0 | 0 | 0 | 0 | 0 | 0 | 0 | 0 | 0 | 0 | 0 | 0 | 0 | 0 | 0
71 | 0 | 0 | 0 | 0 | 0 | 0 | 0 | 0 | 0 | 0 | 0 | 0 | 0 | 0 | 0 | 0 | 0 | 0 | 0
72 | 0 | 0 | 0 | 0 | 0 | 0 | 0 | 0 | 0 | 0 | 0 | 0 | 0 | 0 | 0 | 0 | 0 | 0 | 0
73 | 0 | 0 | 0 | 0 | 0 | 0 | 0 | 0 | 0 | 0 | 0 | 0 | 0 | 0 | 0 | 0 | 0 | 0 | 0
74 | 0 | 0 | 0 | 0 | 0 | 0 | 0 | 0 | 0 | 0 | 0 | 0 | 0 | 0 | 0 | 0 | 0 | 0 | 0
75 | 0 | 0 | 0 | 0 | 0 | 0 | 0 | 0 | 0 | 0 | 0 | 0 | 0 | 0 | 0 | 0 | 0 | 0 | 0
76 | 0 | 0 | 0 | 0 | 0 | 0 | 0 | 0 | 0 | 0 | 0 | 0 | 0 | 0 | 0 | 0 | 0 | 0 | 0
77 | 0 | 0 | 0 | 0 | 0 | 0 | 0 | 0 | 0 | 0 | 0 | 0 | 0 | 0 | 0 | 0 | 0 | 0 | 0
78 | 0 | 0 | 0 | 0 | 0 | 0 | 0 | 0 | 0 | 0 | 0 | 0 | 0 | 0 | 0 | 0 | 0 | 0 | 0
79 | 0 | 0 | 0 | 0 | 0 | 0 | 0 | 0 | 0 | 0 | 0 | 0 | 0 | 0 | 0 | 0 | 0 | 0 | 0
80 | 0 | 0 | 0 | 0 | 0 | 0 | 0 | 0 | 0 | 0 | 0 | 0 | 0 | 0 | 0 | 0 | 0 | 0 | 0
81 | 0 | 0 | 0 | 0 | 0 | 0 | 0 | 0 | 0 | 0 | 0 | 0 | 0 | 0 | 0 | 0 | 0 | 0 | 0
82 | 0 | 0 | 0 | 0 | 0 | 0 | 0 | 0 | 0 | 0 | 0 | 0 | 0 | 0 | 0 | 0 | 0 | 0 | 0
83 | 0 | 0 | 0 | 0 | 0 | 0 | 0 | 0 | 0 | 0 | 0 | 0 | 0 | 0 | 0 | 0 | 0 | 0 | 0
84 | 0 | 0 | 0 | 0 | 0 | 0 | 0 | 0 | 0 | 0 | 0 | 0 | 0 | 0 | 0 | 0 | 0 | 0 | 0
85 | 0 | 0 | 0 | 0 | 0 | 0 | 0 | 0 | 0 | 0 | 0 | 0 | 0 | 0 | 0 | 0 | 0 | 0 | 0
86 | 0 | 0 | 0 | 0 | 0 | 0 | 0 | 0 | 0 | 0 | 0 | 0 | 0 | 0 | 0 | 0 | 0 | 0 | 0
87 | 0 | 0 | 0 | 0 | 0 | 0 | 0 | 0 | 0 | 0 | 0 | 0 | 0 | 0 | 0 | 0 | 0 | 0 | 0
88 | 0 | 0 | 0 | 0 | 0 | 0 | 0 | 0 | 0 | 0 | 0 | 0 | 0 | 0 | 0 | 0 | 0 | 0 | 0
89 | 0 | 0 | 0 | 0 | 0 | 0 | 0 | 0 | 0 | 0 | 0 | 0 | 0 | 0 | 0 | 0 | 0 | 0 | 0
90 | 0 | 0 | 0 | 0 | 0 | 0 | 0 | 0 | 0 | 0 | 0 | 0 | 0 | 0 | 0 | 0 | 0 | 0 | 0
91 | 0 | 0 | 0 | 0 | 0 | 0 | 0 | 0 | 0 | 0 | 0 | 0 | 0 | 0 | 0 | 0 | 0 | 0 | 0
92 | 0 | 0 | 0 | 0 | 0 | 0 | 0 | 0 | 0 | 0 | 0 | 0 | 0 | 0 | 0 | 0 | 0 | 0 | 0
93 | 0 | 0 | 0 | 0 | 0 | 0 | 0 | 0 | 0 | 0 | 0 | 0 | 0 | 0 | 0 | 0 | 0 | 0 | 0
94 | 0 | 0 | 0 | 0 | 0 | 0 | 0 | 0 | 0 | 0 | 0 | 0 | 0 | 0 | 0 | 0 | 0 | 0 | 0
95 | 0 | 0 | 0 | 0 | 0 | 0 | 0 | 0 | 0 | 0 | 0 | 0 | 0 | 0 | 0 | 0 | 0 | 0 | 0
96 | 0 | 0 | 0 | 0 | 0 | 0 | 0 | 0 | 0 | 0 | 0 | 0 | 0 | 0 | 0 | 0 | 0 | 0 | 0
97 | 0 | 0 | 0 | 0 | 0 | 0 | 0 | 0 | 0 | 0 | 0 | 0 | 0 | 0 | 0 | 0 | 0 | 0 | 0
98 | 0 | 0 | 0 | 0 | 0 | 0 | 0 | 0 | 0 | 0 | 0 | 0 | 0 | 0 | 0 | 0 | 0 | 0 | 0
99 | 0 | 0 | 0 | 0 | 0 | 0 | 0 | 0 | 0 | 0 | 0 | 0 | 0 | 0 | 0 | 0 | 0 | 0 | 0
100 | 0 | 0 | 0 | 0 | 0 | 0 | 0 | 0 | 0 | 0 | 0 | 0 | 0 | 0 | 0 | 0 | 0 | 0 | 0

## IPT
CARACTERÍSTICAS FÍSICAS
Nome | Módulo de Elasticidade Madeira Verde (E) | Módulo de Elasticidade 12% (E) | Módulo de Rigidez (G) | Densidade média (ρ,m) | Coeficiente de expansão térmica (α) | Flexão madeira verde(fm,k) | Flexão madeira 15% (fm,k) | Flexão madeira 12% (fm,k) | Tração paralela às fibras (ft,0,k) | Tração perpendicular às fibras madeira verde (ft,90,k) | Tração perpendicular às fibras 12% (ft,90,k) | Compressão paralela às fibras madeira verde (fc,0,k) | Compressão paralela às fibras 15% (fc,0,k) | Compressão paralela às fibras 12% (fc,0,k) | Compressão perpendicular às fibras (fc,90,k) | Cisalhamento madeira verde (fv,k) | Cisalhamento 12% (fv,k) | Módulo de Elasticidade paralela às fibras (E0,m) | Módulo de Elasticidade perpendicular às fibras (E90,m) | Módulo de Rigidez (G,m) | Densidade básica (ρ) | Módulo de Elasticidade paralela às fibras (E0,05) | Módulo de Rigidez (G05) | Fendilhamento madeira verde (fR,k) | Fendilhamento madeira verde (fR,k)
| MPa | MPa | MPa | Kg/m³ | 1/°C | MPa | MPa | MPa | MPa | MPa | MPa | MPa | MPa | MPa | MPa | MPa | MPa | MPa | MPa | MPa | Kg/m³ | MPa | MPa | MPa | MPa
ANGELIM | 12912 | 14977.92 | 748.896 | 1190 | 0.005 | 70.6 | 109.3 | 103.3405 | 67.92208 | 4.2 | 3.8 | 38 |  | 52.3 | 11.3 | 10 | 12.3 | 14977.92 | 748.896 | 748.896 | 590 | 10484.544 | 524.2272 | 1.1 | 1.364
CUMARÚ | 19306 | 22394.96 | 1119.748 | 1090 | 0.005 | 123.8 | 178.3 | 173.9295 | 114.4221 | 7.5 | 9.3 | 59.3 | 94.2 | 88.105 | 22.02625 | 14.2 | 17.608 | 22394.96 | 1119.748 | 1119.748 | 908 | 15676.472 | 783.8236 | 1.1 | 1.364
EUCALIPTO CITRIODORA | 15867 | 18405.72 | 920.286 | 1040 | 0.005 | 111.8 | 121.4 | 135.479 | 85.59481 | 10.1 | 12.524 | 51.1 | 62.8 | 65.908 | 16.477 | 16.3 | 20.212 | 18405.72 | 920.286 | 920.286 | 867 | 12884.004 | 644.2002 | 1.2 | 1.488
GARAPEIRA | 14460 | 16773.6 | 838.68 | 830 | 0.005 | 93.8 | 125.3 | 126.4445 | 68.46688 | 9.6 | 11.904 | 37.3 | 54.3 | 52.7195 | 13.179875 | 12.7 | 15.748 | 16773.6 | 838.68 | 838.68 | 670 | 11741.52 | 587.076 | 1 | 1.24
ITAÚBA | 16387 | 19008.92 | 950.446 | 960 | 0.005 | 115.4 | 126.5 | 140.4905 | 94.87273 | 10.8 | 13.392 | 57.7 | 68.4 | 73.052 | 18.263 | 12.1 | 15.004 | 19008.92 | 950.446 | 950.446 | 800 | 13306.244 | 665.3122 | 1.3 | 1.612
JATOBÁ | 17691 | 20521.56 | 1026.078 | 960 | 0.005 | 131.6 | 151.8 | 164.323 | 112.1286 | 13.1 | 16.244 | 67 | 82.2 | 86.339 | 21.58475 | 17.5 | 21.7 | 20521.56 | 1026.078 | 1026.078 | 800 | 14365.092 | 718.2546 | 1.5 | 1.86
MAÇARANDUBA | 16583 | 19236.28 | 961.814 | 1000 | 0.005 | 117 | 162.6 | 161.157 | 100.4565 | 8.2 | 10.168 | 59.8 | 73.9 | 77.3515 | 19.337875 | 13.2 | 16.368 | 19236.28 | 961.814 | 961.814 | 833 | 13465.396 | 673.2698 | 0.9 | 1.116
EUCALIPTO GRANDIS | 11572 | 13423.52 | 671.176 | 500 | 0.005 | 53.8 | 75.6 | 74.558 | 50.97468 |  | 0 | 26.3 | 42.1 | 39.2505 | 9.812625 | 7 | 8.68 | 13423.52 | 671.176 | 671.176 | 420 | 9396.464 | 469.8232 | 1 | 1.24
LYPTUS | 16272.24 | 18875.8 | 943.79 | 750 | 0.005 | 69.57097 | 94.8 | 94.8 |  |  | 0 |  |  | 0 | 0 |  | 0 | 18875.8 | 943.79 | 943.79 |  | 13213.06 | 660.653 |  | 0
AMARU | 11565 | 13415.4 | 670.77 | 770 | 0.005 | 68 | 75.6 | 83.362 | 57.17468 | 0 | 0 | 34 | 42.1 | 44.0245 | 11.006125 | 6 | 7.44 | 13415.4 | 670.77 | 670.77 | 420 | 9390.78 | 469.539 | 1 | 1.24
ANGELIM VERMELHO | 14073 | 16324.68 | 816.234 | 1090 | 0.005 | 99.7 | 138.1 | 137.0785 | 109.7591 | 8.5 | 10.54 | 65.2 | 80.9 | 84.5145 | 21.128625 | 13.1 | 16.244 | 16324.68 | 816.234 | 816.234 | 830 | 11427.276 | 571.3638 | 1.1 | 1.364
CROSSLAM | 9312.8 | 10802.848 | 540.1424 | 645 | 0.005 | [12 empty] | 10802.848 | 540.1424 | 540.1424 |  | 7561.9936 | 378.09968

## IMAGENS
NOMES | FOTOS | SEÇÃO | FIGURA
CUMARÚ |  | CIRCULAR
EUROCODE5-D70 |  | RETANGULAR SIMPLES
GARAPEIRA
ITAÚBA
JATOBÁ
MAÇARANDUBA
NBR7190-C20
NBR7190-C25
NBR7190-C30
NBR7190-D20
NBR7190-D30
NBR7190-D40
NBR7190-D50
NBR7190-D60

## TABELAS
| Kmod 1 |  |  | Tipos de seções |  | CIRCULAR |  |  |  |  | Fatores de combinação
| 1 | Carga Permanente | 0.6 | 1 | Circular | 1 | Diâmetro inicial (Ø) : | 5 | cm |  | ψ0 | ψ1 | ψ2
| 2 | Longa Duração | 0.7 | 2 | Retangular Simples | 2 | Diâmetro final (Ø) : | 11 | cm | 1 | 0.6 | 0.5 | 0.3 | variações unif. de temp. em relação à média anual local
| 3 | Média Duração | 0.8 | 3 | Simples com 1 tábua (T) | 3 | Quadrado de Lado : | 7.089815 | cm | 2 | 0.5 | 0.2 | 0 | pressão dinâmica do vento
| 4 | Curta Duração | 0.9 | 4 | Retangular Tripla | 4 | Área da seção (A) : | 50.26548 | cm² | 3 | 0.4 | 0.3 | 0.2 | s/ predom. de pesos de equip. fixos nem de elevadas concent. de pessoas
| 5 | Instantânea | 1.1 | 5 | Retangular Quadrupla | 5 | Momento de inércia da seção circular (Jxy) : | 201.0619 | cm4 | 4 | 0.7 | 0.6 | 0.4 | há predom. de pesos de equip. fixos e de elevadas concent. de pessoas
| 6 | Não Considerada | 1 | 6 | Retangular Quíntupla | 6 | Momento de inércia do quadrado equiv. (Jxy) : | 210.5516 | cm4 | 5 | 0.8 | 0.7 | 0.6 | bibliotecas, arquivos, oficinas e garagens
| Kmod 2 |  |  | 7 | Simples com 1 tábua | 7 | Módulo de resistência seção circular (Wxy) : | 50.26548 | cm³ | 6 | 0.4 | 0.3 | 0.2 | pontes de pedestres
| 1 | I = 12% | 1 | 8 | Simples com 2 tábuas | 8 | Módulo de resistência do quad. equiv. (Wxy) : | 59.3955 | cm³ | 7 | 0.6 | 0.4 | 0.2 | pontes rodoviárias
| 2 | II = 15% | 1 | 9 | Dupla com 1 tábua | 9 | Momento estático do semi-círculo (Ms) : | 42.66667 | cm³ | 8 | 0.8 | 0.6 | 0.4 | pontes ferroviárias
| 3 | III = 18% | 0.8 | 10 | Dupla com 2 tábuas | 10 | Momento estático do quadrado (Ms) : | 44.54662 | cm³
| 4 | IV > 25% | 0.8 |  |  | 11 | Raio de Giração (i) : | 2 | cm
| 5 | Submersa | 0.65 | Flechas limite |  | 12 | ysuperior : | 3.544908 | cm
| Kmod 3 |  |  | 1 | 100 | 13 | yinferior : | 3.544908 | cm
| 1 | Dicotiledônia 1a. | 1 | 2 | 150
| 2 | Dicotiledônia 2a. | 0.8 | 3 | 175 | RETANGULAR SIMPLES
| 3 | Conífera 1a. | 0.8 | 4 | 200 | 1 | Base (b) : | 5 | cm
| 4 | Conífera 2a. | 0.8 | 5 | 250 | 2 | Altura (h) : | 11 | cm
| 5 | Laminada Reta | 1 | 6 | 300 | 3 | Área da seção (A) : | 55 | cm²
| 6 | Laminada Curva | #DIV/0! | 7 | 350 | 4 | Momento de inércia (Jx) : | 554.5833 | cm4
| Para as Vigas Laminadas Curvas : |  |  | 8 | 400 | 5 | Momento de inércia (Jy) : | 114.5833 | cm4
| Lâmina de espessura "t" : | 0 |  | 9 | 450 | 6 | Módulo de resistência (Wx) : | 100.8333 | cm³
| Raio de curvatura "r" : | 0 |  | 10 | 500 | 7 | Módulo de resistência (Wy) : | 45.83333 | cm³
[6 empty] | 8 | Raio de Giração (ix) : | 3.175426 | cm
|  | GRÁFICO DA VIGA |  |  |  | 9 | Raio de Giração (iy) : | 1.443376 | cm
|  | x | y |  |  | 10 | Momento estático da seção (Ms) : | 75.625 | cm³
|  | 0 | 0 |  |  | 11 | ysuperior : | 5.5 | cm
|  | 0 | 0 |  |  | 12 | yinferior : | 5.5 | cm
|  | 2 | 0
|  | 2 | 0 |  |  | VIGAS T
[6 empty] | 1 | Base (b1) : | 5 | cm
[6 empty] | 2 | Altura (h1) : | 11 | cm
| MATERIAL | PESO |  |  |  | 3 | Base (b2) : | 0 | cm
1 | NENHUM | 0 |  |  |  | 4 | Altura (h2) : | 0 | cm
2 | ---------------------------------------------------------- |  |  |  |  | 5 | Área da seção (A) : | 55 | cm²
3 | Alwitra + Compensado Naval [25,00 Kgf/m²] | 25 |  |  |  | 6 | ysuperior : | 5.5 | cm
4 | Caibros [10,00 Kgf/m²] | 10 |  |  |  | 7 | yinferior : | 5.5 | cm
5 | Contra Caibros [3,00 Kgf/m²] | 3 |  |  |  | 8 | Momento de inércia (Jx) : | 554.5833 | cm4
6 | Double-skin Partition Roofing with 22 mm Framework | 25 |  |  |  | 9 | Momento de inércia Jx efetivo (0,95) : | 526.8542 | cm4
7 | Flat-tiled Concrete Bricks | 60 |  |  |  | 10 | Momento de inércia (Jy) : | 114.5833 | cm4
8 | Mission Tiling | 90 |  |  |  | 11 | Momento de inércia Jy efetivo (0,95) : | 108.8542 | cm4
9 | Plain-tailed Cinderblock Double Roofing | 75 |  |  |  | 12 | Módulo de resist. à compressão (Wsup.) : | 95.79167 | cm³
10 | Plexiglass | 8 |  |  |  | 13 | Módulo de resist. à tração (Winf.) : | 95.79167 | cm³
11 | Shingles + Compensado Naval [25,00 Kgf/m²] | 25 |  |  |  | 14 | Raio de Giração (ix) : | 3.095023 | cm
12 | Single Slate Roof Cladding | 50 |  |  |  | 15 | Raio de Giração (iy) : | 1.406829 | cm
13 | Straw Roofing incl. Lathing | 70 |  |  |  | 16 | Momento estático da seção (Ms) : | 75.625 | cm³
14 | Telha Metálica Trapezoidal [15,00 Kgf/m²] | 15
15 | Telhado Verde Comum [250,00 Kgf/m²] | 250
16 | Telhas Cerâmicas + Ripas [55,00 Kgf/m²] | 55
17 | Telhas de Concreto + Ripas [70,00 Kgf/m²] | 70
18 | Telhas Eternit [20,00 Kgf/m²] | 20
19 | Terças [15,00 Kgf/m²] | 15
20 | Vidro [40,00 Kgf/m²] | 40
21 | ----------------------------------------------------------
22 | Células Fotovoltaicas [250,00 Kgf/m²] | 250
23 | Extensive Planting | 150
24 | Fôrro de Gesso + Estrutura [250,00 Kgf/m²] | 250
25 | Intensive Planting | 500
26 | ----------------------------------------------------------
27 | Barreira de Vapor [2,00 Kgf/m²] | 2
28 | Bitumen Board, Bare | 2
29 | Bitumen Shingles | 3
30 | Impermeabilização com Betume [7,00 Kgf/m²] | 7
31 | Subcobertura Aluminizada [2,00 Kgf/m²] | 2
| MATERIAL | DENSIDADE
1 | NENHUM | 0
2 | ----------------------------------------------------------
3 | Fôrro de Madeira Conífera [500,00 Kgf/m³] | 500
4 | Fôrro de Madeira Folhosa [800,00 Kgf/m³] | 800
5 | Particleboards | 750
6 | Veneer Boards | 800
7 | Laminated Boards | 900
8 | Assoalho de Madeira Maciça [1100,00 Kgf/m³] | 1100
9 | Medium-hard Fibreboards HFM | 850
10 | Insulation Boards | 400
11 | ----------------------------------------------------------
12 | Contrapiso de Cimento [620,00 Kgf/m³] | 620
13 | Contrapiso de Cimento [720,00 Kgf/m³] | 720
14 | Contrapiso de Cimento [840,00 Kgf/m³] | 840
15 | Contrapiso de Cimento [950,00 Kgf/m³] | 950
16 | Contrapiso de Concreto Armado [1050,00 Kgf/m³] | 1050
17 | Contrapiso de Concreto Armado [1250,00 Kgf/m³] | 1250
18 | Contrapiso de Concreto Armado [1450,00 Kgf/m³] | 1450
19 | Contrapiso de Concreto Armado [1650,00 Kgf/m³] | 1650
20 | Contrapiso de Concreto Armado [1850,00 Kgf/m³] | 1850
21 | Contrapiso de Concreto Armado [2050,00 Kgf/m³] | 2050
22 | Painel Wall [500,00 Kgf/m³] | 500
23 | Painel Wall [600,00 Kgf/m³] | 600
24 | Painel Wall [700,00 Kgf/m³] | 700
25 | Painel Wall [800,00 Kgf/m³] | 800
26 | Laje Treliça de Concreto + EPS [1150,00 Kgf/m³] | 1150
27 | Laje Treliça de Concreto + EPS [1300,00 Kgf/m³] | 1300
28 | Laje Treliça de Concreto + EPS [1550,00 Kgf/m³] | 1550
29 | Laje Treliça de Concreto + Cerâmica [1750,00 Kgf/m³] | 1750
30 | Laje Treliça de Concreto + Cerâmica [1950,00 Kgf/m³] | 1950
31 | Laje Treliça de Concreto + Cerâmica [2050,00 Kgf/m³] | 2050
32 | Laje de Concreto Armado [2300,00 Kgf/m³] | 2300
33 | Laje de Concreto Armado [2400,00 Kgf/m³] | 2400
34 | Laje de Concreto Armado [2500,00 Kgf/m³] | 2500
35 | Gypsum Mortar without Sand | 1200
36 | Lime Mortar, Lime-gypsum Mortar, Anhydrite Mortar | 1800
37 | Cement-lime Mortar and Lime-trass Mortar | 2000
38 | Loam Mortar | 2000
39 | Cement Mortar and Cement Trass Mortar | 2100
40 | ----------------------------------------------------------
41 | Aço e Aço Cortén [7850,00 Kgf/m³] | 7850
42 | Alumínio [2700,00 Kgf/m³] | 2700
43 | Chumbo [11400,00 Kgf/m³] | 11400
44 | Cobre [8900,00 Kgf/m³] | 8900
45 | Ferro [7250,00 Kgf/m³] | 7250
46 | Latão [8500,00 Kgf/m³] | 8500
47 | ----------------------------------------------------------
48 | Asphalt Concrete | 2400
49 | Asphalt Mastic | 1800
50 | Poured Asphalt | 2300
51 | Cast Stone Slabs | 2400
52 | Anhydrite Screed | 2200
53 | Gypsum Finish | 2000
54 | Poured Asphalt Finish | 2300
55 | Cementitious Hard Aggregate Screed | 2400
56 | Artificial Resin Finish | 2200
57 | Magnesium Oxychloride Composition | 2200
58 | Magnesium Oxychloride Composition | 1200
59 | Cement Finish | 2200
60 | Glass Slabs, Glass Tiles, Glass Mosaics | 2500
61 | Rubber | 1500
62 | Ceramic Flooring Tiles | 2200
63 | Plastic Flooring | 1500
64 | Linoleum | 1300
65 | Natural Stone Slabs | 3000
66 | Fitted Carpets | 300
67 | ----------------------------------------------------------
68 | Asbestos Fibers | 600
69 | Pumice stones, Heaped-up | 700
70 | Exfoliated Vermiculite, Heaped-up | 150
71 | Expanded Perlite | 100
72 | Expanded shale and lightweight expanded clay, heaped-up | 1500
73 | Fiber Insulating Materials | 100
74 | Fibrous Materials, Bituminized, Heaped-up | 200
75 | Rubber Cuttings | 300
76 | Hemp Panels, Bituminized | 200
77 | Lightweight Cinder, Coal Cinder, Breeze | 1400
78 | Cinder Sand | 1000
79 | Kieselguhr | 250
80 | Granulated Cork, Heaped-up | 200
81 | Magnesium Monooxide, Calcined | 1000
82 | Foamed Plastics | 50
83 | ----------------------------------------------------------
84 | Asbestos Millboard | 1200
85 | Asphalt Blocks | 2200
86 | Fiber Insulating Materials | 100
87 | Wood Fiberboards - Hard | 1000
88 | Wood Fiberboards - Medium Hard | 800
89 | Wood Fiberboards - Soft | 400
90 | Wood Excelsior Slabs with 15 mm Slab Thickness | 600
91 | Wood Excelsior Slabs with 100 mm Slab Thickness | 400
92 | Kieselguhr Slabs | 240
93 | Granulated Cork Boards, Bituminized | 200
94 | Granulated Cork Sheets from Agglomerated Cork | 120
95 | Perlite Slabs | 200
96 | Foam Glass | 100
97 | Foam Plastic Slabs | 40
98 | Glass Wool | 80
99 | Wood Fiberboard | 80
100 | Granulated Cork Boards | 120
101 | Rock Wool | 100
102 | Styropor | 100
103 | ----------------------------------------------------------
104 | N/F Formwork | 500
105 | Rough Forms | 600
106 | OSB [600,00 Kgf/m³] | 600
107 | Multi-layer Panels | 500
108 | Cross Laminated Timber | 800
109 | Construction Veneer Boards BU | 850
110 | Kerto | 500
111 | ----------------------------------------------------------
112 | Pedriscos [1800,00 Kgf/m³] | 1800
| MATERIAL | PESO
1 | NENHUM | 0
2 | ----------------------------------------------------------
3 | Imposta por projeto [25,00 Kgf/m²] | 25
4 | ----------------------------------------------------------
5 | 1 - Arquibancadas [400,00 Kgf/m²] | 400
6 | 2.1 - Bancos - Escritórios e Banheiros [200,00 Kgf/m²] | 200
7 | 2.2 - Bancos - Diretoria e gerência [150,00 Kgf/m²] | 150
8 | 3.1 - Bibliotecas - Sala de Leitura [250,00 Kgf/m²] | 250
9 | 3.2 - Bibliotecas - Sala p/ dep. de livros [400,00 Kgf/m²] | 400
10 | 3.3 - Bibliotecas - Sala c/ estantes de livros [600,00 Kgf/m²] | 600
11 | 4 - Casa de Máquinas [750,00 Kgf/m²] | 750
12 | 5.1 - Cinemas - Com assentos fixos [300,00 Kgf/m²] | 300
13 | 5.2 - Cinemas - Com assentos móveis [400,00 Kgf/m²] | 400
14 | 5.3 - Cinemas - Banheiros [200,00 Kgf/m²] | 200
15 | 10.1 - Residências - Quarto, Sala, Cozinha e WC [150,00 Kgf/m²] | 150
16 | 10.2 - Residências - Desp., Serviço e Lavanderia [200,00 Kgf/m²] | 200
17 | Imposta por projeto [100,00 Kgf/m²] | 100
| MATERIAL | PESO
1 | NENHUM | 0
2 | ----------------------------------------------------------
3 | Vento Sobrepressão - SÃO PAULO | 30
4 | Vento Sobrepressão - RIO DE JANEIRO | 30
| MATERIAL | PESO
1 | NENHUM | 0
2 | ----------------------------------------------------------
3 | Vento Sucção - SÃO PAULO | -100
4 | Vento Sucção - RIO DE JANEIRO | -100

## MADEIRAS
|  |  | MAIN PROPERTIES |  |  |  |  | ADDITIONAL PROPERTIES | [13 empty] | EXTRAS
|  |  | MPa | MPa | kN/m³ | 1/°C |  | MPa | MPa | MPa | MPa | MPa | MPa | MPa | MPa | MPa | kg/m³ | MPa | MPa | MPa | MPa
No. | NORMA | CLASSES | E (Modulus of Elasticity) | G (Shear Modulus) | ϒ (Specific Weight) | α (Thermal Expansion) | ϒM (Safety Factor) | fm,k (Bending) | ft,0,k (Tension) | ft,90,k (Tension 90°) | fc,0,k (Compression) | fc,90,k (Compression 90°) | fv,k (Shear/Torsion) | E0,m (MOE Parallel) | E90,m (MOE 90°) | Gm (Shear Modulus) | (ρk)Density | E0,05 (MOE Parallel) | E90,05 (MOE 90°) | G05 (Shear Modulus) | fR,k (Rolling Shear) | Classe de Res. | Nome Cient.
1 | NBR7190 | NBR7190-C20 | 3500 | 175 | 5 | 5e-06 | 1.3 | 20 | 25.97403 | 0.1 | 20 | 5 | 4 | 3500 | 175 | 175 | 400 | 2450 | 140 | 122.5 | 1 | C20 | NBR7190-C20
2 | NBR7190 | NBR7190-C25 | 8500 | 425 | 5.5 | 5e-06 | 1.3 | 25 | 32.46753 | 0.1 | 25 | 6.25 | 5 | 8500 | 425 | 425 | 450 | 5950 | 340 | 297.5 | 1 | C25 | NBR7190-C25
3 | NBR7190 | NBR7190-C30 | 14500 | 725 | 6 | 5e-06 | 1.3 | 30 | 38.96104 | 0.1 | 30 | 7.5 | 6 | 14500 | 725 | 725 | 500 | 10150 | 580 | 507.5 | 1 | C30 | NBR7190-C30
4 | NBR7190 | NBR7190-D20 | 9500 | 475 | 6.5 | 5e-06 | 1.3 | 20 | 28.57143 | 0.1 | 20 | 5 | 4 | 9500 | 475 | 475 | 500 | 6650 | 380 | 332.5 | 1 | C20 | NBR7190-D20
5 | NBR7190 | NBR7190-D30 | 14500 | 725 | 6 | 5e-06 | 1.3 | 30 | 42.85714 | 0.1 | 30 | 7.5 | 5 | 14500 | 725 | 725 | 650 | 10150 | 580 | 507.5 | 1 | C30 | NBR7190-D30
6 | NBR7190 | NBR7190-D40 | 19500 | 975 | 9.5 | 5e-06 | 1.3 | 40 | 57.14286 | 0.1 | 40 | 10 | 6 | 19500 | 975 | 975 | 750 | 13650 | 780 | 682.5 | 1 | C40 | NBR7190-D40
7 | NBR7190 | NBR7190-D50 | 22000 | 1100 | 9.7 | 5e-06 | 1.3 | 50 | 71.42857 | 0.1 | 50 | 12.5 | 7 | 22000 | 1100 | 1100 | 770 | 15400 | 880 | 770 | 1 | C50 | NBR7190-D50
8 | NBR7190 | NBR7190-D60 | 24500 | 1225 | 10 | 5e-06 | 1.3 | 60 | 85.71429 | 0.1 | 60 | 15 | 8 | 24500 | 1225 | 1225 | 800 | 17150 | 980 | 857.5 | 1 | C60 | NBR7190-D60
9 | EC5 | EC5-C14 | 7000 | 440 | 3.5 | 5e-06 | 1.3 | 14 | 8 | 0.4 | 16 | 2 | 1.7 | 7000 | 230 | 440 | 290 | 4700 | 352 |  | 1 | C16 | EC5-C14
10 | EC5 | EC5-C16 | 8000 | 500 | 3.7 | 5e-06 | 1.3 | 16 | 10 | 0.5 | 17 | 2.2 | 1.8 | 8000 | 270 | 500 | 310 | 5400 | 400 |  | 1 | C17 | EC5-C16
11 | EC5 | EC5-C18 | 9000 | 560 | 3.8 | 5e-06 | 1.3 | 18 | 11 | 0.5 | 18 | 2.2 | 2 | 9000 | 300 | 560 | 320 | 6000 | 448 |  | 1 | C18 | EC5-C18
12 | EC5 | EC5-C20 | 9500 | 590 | 3.9 | 5e-06 | 1.3 | 20 | 12 | 0.5 | 19 | 2.3 | 2.2 | 9500 | 320 | 590 | 330 | 6400 | 472 |  | 1 | C19 | EC5-C20
13 | EC5 | EC5-C22 | 10000 | 630 | 4.1 | 5e-06 | 1.3 | 22 | 13 | 0.5 | 20 | 2.4 | 2.4 | 10000 | 330 | 630 | 340 | 6700 | 504 |  | 1 | C20 | EC5-C22
14 | EC5 | EC5-C24 | 11000 | 690 | 4.2 | 5e-06 | 1.3 | 24 | 14 | 0.5 | 21 | 2.5 | 2.5 | 11000 | 370 | 690 | 350 | 7400 | 552 |  | 1 | C21 | EC5-C24
15 | EC5 | EC5-C27 | 11500 | 720 | 4.5 | 5e-06 | 1.3 | 27 | 16 | 0.6 | 22 | 2.6 | 2.8 | 11500 | 380 | 720 | 370 | 7700 | 576 |  | 1 | C22 | EC5-C27
16 | EC5 | EC5-C30 | 12000 | 750 | 4.6 | 5e-06 | 1.3 | 30 | 18 | 0.6 | 23 | 2.7 | 3 | 12000 | 400 | 750 | 380 | 8000 | 600 |  | 1 | C23 | EC5-C30
17 | EC5 | EC5-C35 | 13000 | 810 | 4.8 | 5e-06 | 1.3 | 35 | 21 | 0.6 | 25 | 2.8 | 3.4 | 13000 | 430 | 810 | 400 | 8700 | 648 |  | 1 | C25 | EC5-C35
18 | EC5 | EC5-C40 | 14000 | 880 | 5 | 5e-06 | 1.3 | 40 | 24 | 0.6 | 26 | 2.9 | 3.8 | 14000 | 470 | 880 | 420 | 9400 | 704 |  | 1 | C26 | EC5-C40
19 | EC5 | EC5-C45 | 15000 | 940 | 5.2 | 5e-06 | 1.3 | 45 | 27 | 0.6 | 27 | 3.1 | 3.8 | 15000 | 500 | 940 | 440 | 10000 | 752 |  | 1 | C27 | EC5-C45
20 | EC5 | EC5-C50 | 16000 | 1000 | 5.5 | 5e-06 | 1.3 | 50 | 30 | 0.6 | 29 | 3.2 | 3.8 | 16000 | 530 | 1000 | 460 | 10700 | 800 |  | 1 | C29 | EC5-C50
21 | EC5 | EC5-D30 | 10000 | 600 | 6.4 | 5e-06 | 1.3 | 30 | 18 | 0.6 | 23 | 8 | 3 | 10000 | 640 | 600 | 530 | 8000 | 480 |  | 1 | C23 | EC5-D30
22 | EC5 | EC5-D35 | 10000 | 650 | 6.7 | 5e-06 | 1.3 | 35 | 21 | 0.6 | 25 | 8.4 | 3.4 | 10000 | 690 | 650 | 560 | 8700 | 520 |  | 1 | C25 | EC5-D35
23 | EC5 | EC5-D40 | 11000 | 700 | 7 | 5e-06 | 1.3 | 40 | 24 | 0.6 | 26 | 8.8 | 3.8 | 11000 | 750 | 700 | 590 | 9400 | 560 |  | 1 | C26 | EC5-D40
24 | EC5 | EC5-D50 | 14000 | 880 | 7.8 | 5e-06 | 1.3 | 50 | 30 | 0.6 | 29 | 9.7 | 4.6 | 14000 | 930 | 880 | 650 | 11800 | 704 |  | 1 | C29 | EC5-D50
25 | EC5 | EC5-D60 | 17000 | 1060 | 8.4 | 5e-06 | 1.3 | 60 | 36 | 0.6 | 32 | 10.5 | 5.3 | 17000 | 1130 | 1060 | 700 | 14300 | 848 |  | 1 | C32 | EC5-D60
26 | EC5 | EC5-D70 | 20000 | 1250 | 10.8 | 5e-06 | 1.3 | 70 | 42 | 0.6 | 34 | 13.5 | 6 | 20000 | 1330 | 1250 | 900 | 16800 | 1000 |  | 1 | C34 | EC5-D70
27 | EC5 | EC5-GL24h | 11600 |  | 3.7 | 5e-06 | 1.3 | 24 | 16.5 | 0.4 | 24 | 2.7 | 2.7 | 11600 | [6 empty] | 1 | C24 | EC5-GL24h
28 | EC5 | EC5-GL24c | 11600 |  | 3.5 | 5e-06 | 1.3 | 24 | 16 | 0.3 | 21 | 2.4 | 2.2 | 11600 | [6 empty] | 1 | C21 | EC5-GL24c
29 | EC5 | EC5-GL28h | 12600 |  | 4 | 5e-06 | 1.3 | 28 | 19.5 | 0.4 | 26.5 | 3 | 3.2 | 12600 | [6 empty] | 1 | C26 | EC5-GL28h
30 | EC5 | EC5-GL28c | 12600 | 720 | 3.7 | 5e-06 | 1.25 | 28 | 16.5 | 0.4 | 24 | 2.7 | 2.7 | 12600 | 390 | 720 | 380 | 10200 | 325 | 583 | 1 | C24 | EC5-GL28c
31 | EC5 | EC5-GL32h | 13700 |  | 4.2 | 5e-06 | 1.3 | 32 | 22.5 | 0.5 | 29 | 3.3 | 3.8 | 13700 | [6 empty] | 1 | C29 | EC5-GL32h
32 | EC5 | EC5-GL32c | 13700 |  | 4 | 5e-06 | 1.3 | 32 | 19.5 | 0.4 | 26.5 | 3 | 3.2 | 13700 | [6 empty] | 1 | C26 | EC5-GL32c
33 | EC5 | EC5-GL36h | 14700 |  | 4.4 | 5e-06 | 1.3 | 36 | 26 | 0.6 | 31 | 3.6 | 4.3 | 14700 | [6 empty] | 1 | C31 | EC5-GL36h
34 | EC5 | EC5-GL36c | 14700 |  | 4.2 | 5e-06 | 1.3 | 36 | 22.5 | 0.5 | 29 | 3.3 | 3.8 | 14700 | [6 empty] | 1 | C29 | EC5-GL36c
35 | NBR7190 | ANGELIM | 14977.92 | 748.896 | 11.9 | 5e-06 | 1.3 | 103.3405 | 67.92208 | 67.92208 | 52.3 | 11.3 | 12.3 | 14977.92 | 748.896 | 748.896 | 590 | 10484.544 | 599.1168 | 524.2272 | 1.1 | C52 | Hymenolobium petraeum
36 | NBR7190 | CUMARÚ | 22394.96 | 1119.748 | 10.9 | 5e-06 | 1.3 | 173.9295 | 114.4221 | 114.4221 | 88.105 | 22.02625 | 17.608 | 22394.96 | 1119.748 | 1119.748 | 908 | 15676.472 | 895.7984 | 783.8236 | 1.1 | C88 | Dypterix odorata
37 | NBR7190 | E.CITRIODORA | 18405.72 | 920.286 | 10.4 | 5e-06 | 1.3 | 135.479 | 85.59481 | 85.59481 | 65.908 | 16.477 | 20.212 | 18405.72 | 920.286 | 920.286 | 867 | 12884.004 | 736.2288 | 644.2002 | 1.2 | C65 | Eucalyptus citriodora
38 | NBR7190 | GARAPEIRA | 16773.6 | 838.68 | 8.3 | 5e-06 | 1.3 | 126.4445 | 68.46688 | 68.46688 | 52.7195 | 13.179875 | 15.748 | 16773.6 | 838.68 | 838.68 | 670 | 11741.52 | 670.944 | 587.076 | 1 | C52 | Apuleia leocarpa
39 | NBR7190 | ITAÚBA | 19008.92 | 950.446 | 9.6 | 5e-06 | 1.3 | 140.4905 | 94.87273 | 94.87273 | 73.052 | 18.263 | 15.004 | 19008.92 | 950.446 | 950.446 | 800 | 13306.244 | 760.3568 | 665.3122 | 1.3 | C73 | Mezilaurus itauba
40 | NBR7190 | JATOBÁ | 20521.56 | 1026.078 | 9.6 | 5e-06 | 1.3 | 164.323 | 112.1286 | 112.1286 | 86.339 | 21.58475 | 21.7 | 20521.56 | 1026.078 | 1026.078 | 800 | 14365.092 | 820.8624 | 718.2546 | 1.5 | C86 | Hymenaea sp.
41 | NBR7190 | MAÇARANDUBA | 19236.28 | 961.814 | 10 | 5e-06 | 1.3 | 161.157 | 100.4565 | 100.4565 | 77.3515 | 19.337875 | 16.368 | 19236.28 | 961.814 | 961.814 | 833 | 13465.396 | 769.4512 | 673.2698 | 0.9 | C77 | Manilkara sp.
42 | NBR7190 | CROSSLAM | 9312.8 |  |  | 5e-06 | 1.3
43 | NBR7190 | AMARU |  |  |  | 5e-06 | 1.3
44 | NBR7190 | EUCALIPTO GRANDIS | 13423.52 | 671.176 | 5 | 5e-06 | 1.3 | 74.558 | 50.97468 | 50.97468 | 39.2505 | 9.812625 | 8.68 | 13423.52 | 671.176 | 671.176 | 420 | 9396.464 | 536.9408 | 469.8232 | 1 | C39 | Eucalyptus grandis
45 | NBR7190 | LYPTUS | 18875.8 | 943.79 | 7.5 | 5e-06 | 1.3 | 94.8 | 0 | 0 | 0 | 0 | 0 | 18875.8 | 943.79 | 943.79 | 0 | 13213.06 | 755.032 | 660.653 | 0 | C0 | Eucalyptus urograndis
46 | NBR7191 | AMARU | 13415.4 | 670.77 | 7.7 | 5e-06 | 1.3 | 83.362 | 57.17468 | 57.17468 | 44.0245 | 11.006125 | 7.44 | 13415.4 | 670.77 | 670.77 | 420 | 9390.78 | 536.616 | 469.539 | 1 | C44 | Amaru
47 | NBR7192 | ANGELIM VERMELHO | 16324.68 | 816.234 | 10.9 | 5e-06 | 1.3 | 137.0785 | 109.7591 | 109.7591 | 84.5145 | 21.128625 | 16.244 | 16324.68 | 816.234 | 816.234 | 830 | 11427.276 | 652.9872 | 571.3638 | 1.1 | C84 | Dinizia excelsa